## 2025年4月〜9月
管理番号 | 発生日 | 製造ライン | 製品型番 | 製品名 | 不具合内容 | 不具合分類 | 重大度 | 発見工程 | 原因分類 | 原因詳細 | 是正処置 | 担当者 | ステータス | 完了日 | 分析所要日数 | 備考
QR-2025-0001 | 2025-04-03 | L1 | BC-7701 | ブレーキキャリパー7701 | キャリパーボディ内径がφ57.05mmで上限公差超過（規格：φ57.00±0.03mm） | 寸法不良 | B | 最終検査 | 設備要因 | 圧入治具の摩耗により位置決め精度が低下、内径加工時の芯ずれが発生 | 治具の交換と定期点検頻度を月1回から週1回に変更 | 田中一郎 | 対策完了 | 2025-04-15 | 3 | 同一治具で連続3件発生
QR-2025-0002 | 2025-04-08 | L2 | BC-7702 | ブレーキキャリパー7702 | ピストン摺動面にφ0.5mmの打痕を確認、外観検査で検出 | 表面キズ | B | 最終検査 | 人的要因 | 組立作業者がピストン取扱い時に工具と接触させた | ピストン専用保持具の導入と取扱い手順書の改訂 | 鈴木花子 | 対策完了 | 2025-04-22 | 2
QR-2025-0003 | 2025-04-12 | L1 | BC-7701 | ブレーキキャリパー7701 | キャリパーボディ内径がφ57.04mmで上限公差超過（規格：φ57.00±0.03mm） | 寸法不良 | B | 最終検査 | 設備要因 | 圧入治具の摩耗が進行し、加工基準面の平行度が0.02mm低下 | 治具の全数交換を実施、摩耗管理基準値を新設 | 田中一郎 | 対策完了 | 2025-04-25 | 2.5 | QR-2025-0001と同一原因
QR-2025-0004 | 2025-04-18 | L3 | BD-5500 | ブレーキディスク5500 | ディスク表面粗さRa1.8μm（規格：Ra1.6以下）、研磨工程で基準未達 | 寸法不良 | C | 最終検査 | 設備要因 | 研磨ホイールの目詰まりにより切削性能が低下 | 研磨ホイール交換サイクルを500個から300個に短縮 | 高橋修 | 対策完了 | 2025-05-02 | 1.5
QR-2025-0005 | 2025-04-22 | L2 | BC-7703 | ブレーキキャリパー7703 | 気密検査にて0.02MPaの圧力降下検出（許容値：0.01MPa以下） | 気密不良 | A | 最終検査 | 材料要因 | シール材のロット不良により硬度が規格外（HS72、規格：HS65±3） | 該当ロットの全数交換、受入検査に硬度試験を追加 | 渡辺美咲 | 対策完了 | 2025-05-10 | 5 | シール材メーカーへ改善要求書発行
QR-2025-0006 | 2025-04-28 | L1 | BC-7701 | ブレーキキャリパー7701 | キャリパーボディ内径がφ57.06mmで上限公差超過、連続発生 | 寸法不良 | A | 受入検査 | 設備要因 | 治具交換後も摩耗が早期に進行、治具材質の硬度不足が判明 | 治具材質をSKD11からSKH51に変更、硬度HRC62以上を規格化 | 田中一郎 | 対策完了 | 2025-05-20 | 7 | 治具メーカーと材質仕様を再協議
QR-2025-0007 | 2025-05-02 | L4 | BP-3300 | ブレーキパッド3300 | ブレーキパッド表面に微細クラック（長さ2mm）を確認 | 材料不良 | B | 受入検査 | 材料要因 | 摩擦材の焼結温度が規定より15℃高く、熱応力によるクラック発生 | 焼結炉の温度制御パラメータを再校正、温度記録の自動監視導入 | 中村健太 | 対策完了 | 2025-05-18 | 4
QR-2025-0008 | 2025-05-08 | L1 | BC-7702 | ブレーキキャリパー7702 | 圧入荷重が10.2kNで上限値超過（規格：8.5±1.5kN）、ボディ内径縮小の疑い | 組立不良 | B | ピストン圧入 | 設備要因 | 圧入機のストローク制御センサーのドリフトにより過大荷重が発生 | センサーの再校正と校正頻度を年1回から半年1回に変更 | 山本理恵 | 対策完了 | 2025-05-25 | 3
QR-2025-0009 | 2025-05-14 | L2 | BC-7701 | ブレーキキャリパー7701 | ボディ外周面に長さ15mmの線状キズを確認 | 表面キズ | C | 最終検査 | 人的要因 | 搬送時にパレット上の隣接部品と接触 | パレット仕切り板の追加と搬送手順の見直し | 小林大輔 | 対策完了 | 2025-05-28 | 1
QR-2025-0010 | 2025-05-20 | L3 | BD-5500 | ブレーキディスク5500 | ディスク厚さが24.85mm（規格：25.0±0.1mm）で下限公差超過 | 寸法不良 | B | 最終検査 | 設備要因 | 旋盤の主軸ベアリング摩耗による加工振れの増大 | 主軸ベアリングの交換と振れ測定の日次点検化 | 高橋修 | 対策完了 | 2025-06-05 | 4
QR-2025-0011 | 2025-05-25 | L1 | BC-7703 | ブレーキキャリパー7703 | ダストシール取付方向が逆（リップが内向き）、3個連続で発見 | 組立不良 | A | シール取付 | 人的要因 | 新人作業者への教育不足と作業標準書の図解が不明瞭 | 作業標準書の図解改訂、ポカヨケ治具の導入 | 加藤真理 | 対策完了 | 2025-06-15 | 5 | 教育記録の再整備を実施
QR-2025-0012 | 2025-06-01 | L2 | BC-7702 | ブレーキキャリパー7702 | キャリパー塗装面に気泡（φ1mm以上）が5箇所以上確認 | 表面キズ | C | 最終検査 | 環境要因 | 塗装ブース内の湿度が85%RHまで上昇し、塗膜に水分混入 | 塗装ブースの除湿機を更新、湿度上限アラーム設定値を75%RHに変更 | 鈴木花子 | 対策完了 | 2025-06-18 | 2 | 梅雨時期の特別管理手順を策定
QR-2025-0013 | 2025-06-05 | L1 | BC-7701 | ブレーキキャリパー7701 | キャリパーボディ穴位置が図面基準から0.08mmずれ（公差：±0.05mm） | 寸法不良 | B | 最終検査 | 設備要因 | NCプログラムの座標原点設定にオフセット誤差が蓄積 | 座標原点の自動補正プログラムの導入と毎朝の原点確認を義務化 | 田中一郎 | 対策完了 | 2025-06-22 | 3.5
QR-2025-0014 | 2025-06-12 | L4 | BP-3300 | ブレーキパッド3300 | パッド厚さが11.2mm（規格：12.0±0.5mm）で下限値を下回る | 寸法不良 | B | 出荷前検査 | 設備要因 | プレス成形機の型締力低下によりパッド成形後の収縮量が増大 | 型締力の再調整と定期計測の実施（月次） | 中村健太 | 対策完了 | 2025-06-28 | 2.5
QR-2025-0015 | 2025-06-18 | L3 | BD-5500 | ブレーキディスク5500 | ディスク外周に深さ0.3mmのバリ残存、面取り不十分 | 表面キズ | C | 最終検査 | 設備要因 | 面取り工具の刃先摩耗が進行（交換基準の2倍使用） | 工具寿命管理のカウンタ導入と自動交換アラーム設定 | 高橋修 | 対策完了 | 2025-07-01 | 1
QR-2025-0016 | 2025-06-25 | L2 | BC-7701 | ブレーキキャリパー7701 | キャリパーの鋳巣（φ2mm）がボディ肉厚部に確認 | 材料不良 | A | 受入検査 | 材料要因 | 鋳造メーカーの溶湯管理不備（注湯温度が50℃低い） | 鋳造メーカーへの緊急監査実施、注湯温度の連続モニタリング要求 | 渡辺美咲 | 対策完了 | 2025-07-15 | 6 | 代替メーカーの評価を開始
QR-2025-0017 | 2025-07-02 | L1 | BC-7702 | ブレーキキャリパー7702 | ピストンシール溝の幅が2.55mm（規格：2.50±0.03mm）で上限超過 | 寸法不良 | B | ピストン圧入 | 設備要因 | 溝加工用バイトのチッピングにより加工幅が拡大 | バイトの交換と加工後の溝幅全数検査の一時的実施 | 山本理恵 | 対策完了 | 2025-07-18 | 2
QR-2025-0018 | 2025-07-08 | L4 | BP-3300 | ブレーキパッド3300 | パッドとバックプレートの接着強度が15N/mm²（規格：20N/mm²以上） | 組立不良 | A | 出荷前検査 | 材料要因 | 接着剤の保管温度が規格外（35℃、規格：25℃以下）で劣化 | 接着剤保管庫にエアコン設置、温度記録の日次確認を実施 | 中村健太 | 対策完了 | 2025-07-28 | 5 | 夏季の保管基準を新設
QR-2025-0019 | 2025-07-15 | L1 | BC-7701 | ブレーキキャリパー7701 | キャリパーボディ内径がφ57.04mmで上限公差付近、傾向管理で検出 | 寸法不良 | C | 最終検査 | 設備要因 | 治具材質変更後も微小な摩耗傾向が確認される（想定範囲内） | 摩耗量の統計管理を開始、Xbar-R管理図による傾向監視 | 田中一郎 | 対策完了 | 2025-07-28 | 1.5 | 予防的検出、公差内だが傾向監視
QR-2025-0020 | 2025-07-22 | L3 | BD-5500 | ブレーキディスク5500 | ディスクのベンチレーション穴位置ずれ（0.15mm、公差±0.1mm） | 寸法不良 | B | 最終検査 | 設備要因 | ドリル加工機のリニアガイドのバックラッシュ増大 | リニアガイドの交換と予圧調整、定期バックラッシュ測定の導入 | 高橋修 | 効果確認中 |  | 3 | 交換部品納期待ち
QR-2025-0021 | 2025-07-28 | L2 | BC-7703 | ブレーキキャリパー7703 | 気密検査にて0.015MPaの微小圧力降下検出（許容値：0.01MPa以下） | 気密不良 | B | 最終検査 | 設計要因 | シール溝の設計寸法と実際のシール材の圧縮率が不整合 | シール溝深さの設計変更（2.0mm→1.8mm）を検討中 | 渡辺美咲 | 対策実施中 |  | 4.5 | 設計部門と協議中
QR-2025-0022 | 2025-08-04 | L1 | BC-7702 | ブレーキキャリパー7702 | キャリパーボディのねじ穴M8のタップ深さ不足（12mm、規格：15mm以上） | 寸法不良 | B | ピストン圧入 | 人的要因 | タップ加工時のZ軸送り設定を作業者が誤入力 | 入力値の自動チェック機能追加と入力画面のUI改善 | 小林大輔 | 対策完了 | 2025-08-20 | 2
QR-2025-0023 | 2025-08-10 | L4 | BP-3300 | ブレーキパッド3300 | パッド摩擦面に異物混入（金属片φ0.8mm）を検出 | 材料不良 | A | 受入検査 | 材料要因 | 摩擦材原料の篩い工程で目開きが規定より大きいメッシュを使用 | 篩い工程の管理強化、メッシュのロット管理番号による追跡体制構築 | 中村健太 | 対策完了 | 2025-08-28 | 5.5 | 原料メーカーへ是正要求
QR-2025-0024 | 2025-08-18 | L2 | BC-7701 | ブレーキキャリパー7701 | キャリパーの表面処理（アルマイト）膜厚が8μm（規格：10±2μm） | 表面キズ | C | 出荷前検査 | 環境要因 | アルマイト処理槽の液温が季節変動で2℃低下し膜厚成長速度が低下 | 処理槽のヒーター容量増強と温度制御の精度向上 | 鈴木花子 | 対策完了 | 2025-09-01 | 2
QR-2025-0025 | 2025-08-25 | L3 | BD-5500 | ブレーキディスク5500 | ディスク表面にφ3mmの腐食痕を3箇所確認 | その他 | C | 出荷前検査 | 環境要因 | 中間在庫の保管エリアで防錆処理前に結露が発生 | 中間在庫エリアの除湿対策と防錆油の即時塗布ルール化 | 高橋修 | 対策完了 | 2025-09-08 | 1.5 | 在庫保管基準を改訂
QR-2025-0026 | 2025-09-01 | L1 | BC-7701 | ブレーキキャリパー7701 | キャリパーボディ内径がφ57.035mmで公差上限に接近（規格：φ57.00±0.03mm） | 寸法不良 | C | 最終検査 | 設備要因 | 加工機の熱変位による寸法変動（午後の加工で寸法が大きくなる傾向） | 加工機の暖機運転時間を延長、熱変位補正機能の有効化 | 田中一郎 | 対策完了 | 2025-09-12 | 2 | Xbar-R管理図で傾向把握済み
QR-2025-0027 | 2025-09-05 | L2 | BC-7703 | ブレーキキャリパー7703 | キャリパーのブリーダースクリュー座面に加工バリ残存 | 表面キズ | C | シール取付 | 人的要因 | バリ取り作業の確認手順をスキップした（作業者自己申告） | バリ取り完了の確認サインを作業指示書に追加 | 加藤真理 | 対策完了 | 2025-09-15 | 0.5
QR-2025-0028 | 2025-09-12 | L4 | BP-3300 | ブレーキパッド3300 | パッドの面取り角度が50°（規格：45±3°）で上限超過 | 寸法不良 | C | 最終検査 | 設備要因 | 面取り加工機の角度設定用ストッパーの固定ボルトが緩み | 固定ボルトの締付トルク管理と緩み止め処置の実施 | 中村健太 | 対策完了 | 2025-09-22 | 1
QR-2025-0029 | 2025-09-18 | L1 | BC-7702 | ブレーキキャリパー7702 | ピストンの外径がφ56.88mm（規格：φ56.94±0.02mm）で下限超過 | 寸法不良 | B | ピストン圧入 | 設備要因 | 外径研削盤の砥石ドレス量が過大、調査中 | 砥石ドレス条件の見直しと自動測定フィードバック制御の検討 | 山本理恵 | 原因分析中 |  | 3.5 | 研削盤メーカーに技術相談中
QR-2025-0030 | 2025-09-25 | L3 | BC-7701 | ブレーキキャリパー7701 | キャリパーのシリンダーボア真円度が0.015mm（規格：0.01mm以下） | 寸法不良 | B | 最終検査 | 設備要因 | ホーニング加工の砥石偏摩耗により真円度が悪化、原因調査中 | 砥石交換後の効果確認を実施中 | 田中一郎 | 原因分析中 |  | 4 | ホーニング条件の最適化を検討中

## 集計
東洋精密工業株式会社 不具合レポート集計（2025年4月〜9月）
■ 月別の不具合件数
月 | 件数 | 累計
4月 | 6 | 6
5月 | 5 | 11
6月 | 5 | 16
7月 | 5 | 21
8月 | 4 | 25
9月 | 5 | 30
合計 | 30
■ 不具合分類別の件数と割合
不具合分類 | 件数 | 割合
寸法不良 | 15 | 50%
表面キズ | 6 | 20%
材料不良 | 3 | 10%
組立不良 | 3 | 10%
気密不良 | 2 | 6.667%
その他 | 1 | 3.333%
合計 | 30 | 100%
■ 重大度別の件数
重大度 | 件数 | 割合
A（重大） | 6 | 20%
B（中程度） | 14 | 46.67%
C（軽微） | 10 | 33.33%
■ ライン別の件数
製造ライン | 件数 | 割合
L1 | 11 | 36.67%
L2 | 8 | 26.67%
L3 | 6 | 20%
L4 | 5 | 16.67%
■ 平均分析所要日数
指標 | 日数
全体平均 | 3.033333
最大値 | 7
最小値 | 0.5
中央値 | 2.75